## CAP_DUL_15.2MM
DỰ ÁN: CAO TỐC TUYÊN QUANG - HÀ GIANG (GIAI ĐOẠN 1) - CẦU KM19+529.080
BẢNG THỐNG KÊ VÀ LẬP KẾ HOẠCH CĂNG KÉO CÁP DỰ ỨNG LỰC DẦM SUPER-T 38.2M
Tiêu chuẩn: ASTM A416 Gr270 ¦ fpu = 1860 MPa ¦ Tao cáp 7 sợi xoắn phi 15.2mm (0.6 inch)
TT | Hạng mục | Cấu kiện | Ký hiệu cáp | Quy cách tao cáp | Mác thép / Tiêu chuẩn | Chiều dài 1 tao (m) | Số tao / dầm | Số phiến dầm | Tổng số tao cáp | Tổng chiều dài (m) | Trọng lượng đơn vị (kg/m) | Tổng khối lượng (kg) | Quy cách cung ứng | Ghi chú
1 | Kết cấu nhịp Super-T | 15 phiến dầm Super-T L=38.2m | CABLE-15.2 | Tao cáp 7 sợi xoắn phi 15.2mm | ASTM A416 Gr270 (fpu=1860MPa) | 38.2 | 44 | 15 | 660 | 25212 | 1.102 | 27783.6 | Cuộn 2.5 - 3.0 tấn | Căng kéo trước/sau theo quy trình